## provoda_montazhnye_s_kombinirov
Провод | Наружный диаметр | Минимальный радиус изгиба | Диапазон рабочих температур | Ссылка | Расшифровка
МГШВ 0,12 | 1,3 мм | 5 наружных диаметров | −50...+70 °C | https://bystrokabel.ru/catalog/search?query=%D0%9C%D0%93%D0%A8%D0%92+0%2C12 | М: провод монтажный Г: гибкий Ш: внутренняя изоляция из шёлка В: изоляция из ПВХ пластиката 0,12: номинальное сечение жилы 0,12 мм2
МГШВ 0,14 | 1,4 мм | 5 наружных диаметров | −50...+70 °C | https://bystrokabel.ru/catalog/search?query=%D0%9C%D0%93%D0%A8%D0%92+0%2C14 | М: провод монтажный Г: гибкий Ш: внутренняя изоляция из шёлка В: изоляция из ПВХ пластиката 0,14: номинальное сечение жилы 0,14 мм2
МГШВ 0,2 | 1,6 мм | 5 наружных диаметров | −50...+70 °C | https://bystrokabel.ru/catalog/search?query=%D0%9C%D0%93%D0%A8%D0%92+0%2C2 | М: провод монтажный Г: гибкий Ш: внутренняя изоляция из шёлка В: изоляция из ПВХ пластиката 0,2: номинальное сечение жилы 0,2 мм2
МГШВ 0,35 | 1,9 мм | 5 наружных диаметров | −50...+70 °C | https://bystrokabel.ru/catalog/search?query=%D0%9C%D0%93%D0%A8%D0%92+0%2C35 | М: провод монтажный Г: гибкий Ш: внутренняя изоляция из шёлка В: изоляция из ПВХ пластиката 0,35: номинальное сечение жилы 0,35 мм2
МГШВ 0,5 | 2,2 мм | 5 наружных диаметров | −50...+70 °C | https://bystrokabel.ru/catalog/search?query=%D0%9C%D0%93%D0%A8%D0%92+0%2C5 | М: провод монтажный Г: гибкий Ш: внутренняя изоляция из шёлка В: изоляция из ПВХ пластиката 0,5: номинальное сечение жилы 0,5 мм2
МГШВ 0,75 | 2,5 мм | 5 наружных диаметров | −50...+70 °C | https://bystrokabel.ru/catalog/search?query=%D0%9C%D0%93%D0%A8%D0%92+0%2C75 | М: провод монтажный Г: гибкий Ш: внутренняя изоляция из шёлка В: изоляция из ПВХ пластиката 0,75: номинальное сечение жилы 0,75 мм2
МГШВ 1,0 | 2,8 мм | 5 наружных диаметров | −50...+70 °C | https://bystrokabel.ru/catalog/search?query=%D0%9C%D0%93%D0%A8%D0%92+1%2C0 | М: провод монтажный Г: гибкий Ш: внутренняя изоляция из шёлка В: изоляция из ПВХ пластиката 1,0: номинальное сечение жилы 1,0 мм2
МГШВ 1,5 | 3,0 мм | 5 наружных диаметров | −50...+70 °C | https://bystrokabel.ru/catalog/search?query=%D0%9C%D0%93%D0%A8%D0%92+1%2C5 | М: провод монтажный Г: гибкий Ш: внутренняя изоляция из шёлка В: изоляция из ПВХ пластиката 1,5: номинальное сечение жилы 1,5 мм2
МГШВ-2 0,12 | 1,3 мм | 5 наружных диаметров | −50...+70 °C | https://bystrokabel.ru/item/mgshv-2/mgshv-2-0-12 | провод монтажный гибкий модифицированная полимерная внутренняя изоляция с наполнителем изоляция из ПВХ пластиката номинальное сечение жилы 0,12 мм2
МГШВ-2 0,2 | 1,6 мм | 5 наружных диаметров | −50...+70 °C | https://bystrokabel.ru/item/mgshv-2/mgshv-2-0-2 | провод монтажный гибкий модифицированная полимерная внутренняя изоляция с наполнителем изоляция из ПВХ пластиката номинальное сечение жилы 0,2 мм2
МГШВ-2 0,35 | 1,9 мм | 5 наружных диаметров | −50...+70 °C | https://bystrokabel.ru/item/mgshv-2/mgshv-2-0-35 | провод монтажный гибкий модифицированная полимерная внутренняя изоляция с наполнителем изоляция из ПВХ пластиката номинальное сечение жилы 0,35 мм2
МГШВ-2 0,5 | 2,2 мм | 5 наружных диаметров | −50...+70 °C | https://bystrokabel.ru/item/mgshv-2/mgshv-2-0-5 | провод монтажный гибкий модифицированная полимерная внутренняя изоляция с наполнителем изоляция из ПВХ пластиката номинальное сечение жилы 0,5 мм2
МГШВ-2 0,75 | 2,5 мм | 5 наружных диаметров | −50...+70 °C | https://bystrokabel.ru/item/mgshv-2/mgshv-2-0-75 | провод монтажный гибкий модифицированная полимерная внутренняя изоляция с наполнителем изоляция из ПВХ пластиката номинальное сечение жилы 0,75 мм2
МГШВ-2 1,0 | 2,8 мм | 5 наружных диаметров | −50...+70 °C | https://bystrokabel.ru/item/mgshv-2/mgshv-2-1-0 | провод монтажный гибкий модифицированная полимерная внутренняя изоляция с наполнителем изоляция из ПВХ пластиката номинальное сечение жилы 1,0 мм2
МГШВ-2 1,5 | 3,0 мм | 5 наружных диаметров | −50...+70 °C | https://bystrokabel.ru/item/mgshv-2/mgshv-2-1-5 | провод монтажный гибкий модифицированная полимерная внутренняя изоляция с наполнителем изоляция из ПВХ пластиката номинальное сечение жилы 1,5 мм2
МГШВМ-2 0,12 | 1,3 мм | 5 наружных диаметров | −50...+70 °C | https://bystrokabel.ru/item/mgshvm-2/mgshvm-2-0-12 | провод монтажный гибкий модифицированная полимерная внутренняя изоляция с наполнителем изоляция из ПВХ пластиката медная нелужёная жила номинальное сечение жилы 0,12 мм2
МГШВМ-2 0,2 | 1,6 мм | 5 наружных диаметров | −50...+70 °C | https://bystrokabel.ru/item/mgshvm-2/mgshvm-2-0-2 | провод монтажный гибкий модифицированная полимерная внутренняя изоляция с наполнителем изоляция из ПВХ пластиката медная нелужёная жила номинальное сечение жилы 0,2 мм2
МГШВМ-2 0,35 | 1,9 мм | 5 наружных диаметров | −50...+70 °C | https://bystrokabel.ru/item/mgshvm-2/mgshvm-2-0-35 | провод монтажный гибкий модифицированная полимерная внутренняя изоляция с наполнителем изоляция из ПВХ пластиката медная нелужёная жила номинальное сечение жилы 0,35 мм2
МГШВМ-2 0,5 | 2,2 мм | 5 наружных диаметров | −50...+70 °C | https://bystrokabel.ru/item/mgshvm-2/mgshvm-2-0-5 | провод монтажный гибкий модифицированная полимерная внутренняя изоляция с наполнителем изоляция из ПВХ пластиката медная нелужёная жила номинальное сечение жилы 0,5 мм2
МГШВМ-2 0,75 | 2,5 мм | 5 наружных диаметров | −50...+70 °C | https://bystrokabel.ru/item/mgshvm-2/mgshvm-2-0-75 | провод монтажный гибкий модифицированная полимерная внутренняя изоляция с наполнителем изоляция из ПВХ пластиката медная нелужёная жила номинальное сечение жилы 0,75 мм2
МГШВМ-2 1,0 | 2,8 мм | 5 наружных диаметров | −50...+70 °C | https://bystrokabel.ru/item/mgshvm-2/mgshvm-2-1-0 | провод монтажный гибкий модифицированная полимерная внутренняя изоляция с наполнителем изоляция из ПВХ пластиката медная нелужёная жила номинальное сечение жилы 1,0 мм2
МГШВМ-2 1,5 | 3,0 мм | 5 наружных диаметров | −50...+70 °C | https://bystrokabel.ru/item/mgshvm-2/mgshvm-2-1-5 | провод монтажный гибкий модифицированная полимерная внутренняя изоляция с наполнителем изоляция из ПВХ пластиката медная нелужёная жила номинальное сечение жилы 1,5 мм2
МГШВМЭ-2 0,12 | 1,9 мм | 5 наружных диаметров | −50...+70 °C | https://bystrokabel.ru/item/mgshvme-2/mgshvme-2-0-12 | провод монтажный гибкий модифицированная полимерная внутренняя изоляция с наполнителем изоляция из ПВХ пластиката медная нелужёная жила экран номинальное сечение жилы 0,12 мм2
МГШВМЭ-2 0,2 | 2,2 мм | 5 наружных диаметров | −50...+70 °C | https://bystrokabel.ru/item/mgshvme-2/mgshvme-2-0-2 | провод монтажный гибкий модифицированная полимерная внутренняя изоляция с наполнителем изоляция из ПВХ пластиката медная нелужёная жила экран номинальное сечение жилы 0,2 мм2
МГШВМЭ-2 0,35 | 2,5 мм | 5 наружных диаметров | −50...+70 °C | https://bystrokabel.ru/item/mgshvme-2/mgshvme-2-0-35 | провод монтажный гибкий модифицированная полимерная внутренняя изоляция с наполнителем изоляция из ПВХ пластиката медная нелужёная жила экран номинальное сечение жилы 0,35 мм2
МГШВМЭ-2 0,5 | 2,8 мм | 5 наружных диаметров | −50...+70 °C | https://bystrokabel.ru/item/mgshvme-2/mgshvme-2-0-5 | провод монтажный гибкий модифицированная полимерная внутренняя изоляция с наполнителем изоляция из ПВХ пластиката медная нелужёная жила экран номинальное сечение жилы 0,5 мм2
МГШВМЭ-2 0,75 | 3,3 мм | 5 наружных диаметров | −50...+70 °C | https://bystrokabel.ru/item/mgshvme-2/mgshvme-2-0-75 | провод монтажный гибкий модифицированная полимерная внутренняя изоляция с наполнителем изоляция из ПВХ пластиката медная нелужёная жила экран номинальное сечение жилы 0,75 мм2
МГШВМЭ-2 2х0,35 | 4,6 мм | 5 наружных диаметров | −50...+70 °C | https://bystrokabel.ru/item/mgshvme-2/mgshvme-2-2h0-35 | провод монтажный гибкий модифицированная полимерная внутренняя изоляция с наполнителем изоляция из ПВХ пластиката медная нелужёная жила экран 2 жилы номинальное сечение жилы 0,35 мм2
МГШВМЭ-2 2х0,5 | 5,2 мм | 5 наружных диаметров | −50...+70 °C | https://bystrokabel.ru/item/mgshvme-2/mgshvme-2-2h0-5 | провод монтажный гибкий модифицированная полимерная внутренняя изоляция с наполнителем изоляция из ПВХ пластиката медная нелужёная жила экран 2 жилы номинальное сечение жилы 0,5 мм2
МГШВМЭ-2 2х0,75 | 5,8 мм | 5 наружных диаметров | −50...+70 °C | https://bystrokabel.ru/item/mgshvme-2/mgshvme-2-2h0-75 | провод монтажный гибкий модифицированная полимерная внутренняя изоляция с наполнителем изоляция из ПВХ пластиката медная нелужёная жила экран 2 жилы номинальное сечение жилы 0,75 мм2
МГШВМЭ-2 3х0,35 | 4,9 мм | 5 наружных диаметров | −50...+70 °C | https://bystrokabel.ru/item/mgshvme-2/mgshvme-2-3h0-35 | провод монтажный гибкий модифицированная полимерная внутренняя изоляция с наполнителем изоляция из ПВХ пластиката медная нелужёная жила экран 3 жилы номинальное сечение жилы 0,35 мм2
МГШВМЭ-2 3х0,5 | 5,4 мм | 5 наружных диаметров | −50...+70 °C | https://bystrokabel.ru/item/mgshvme-2/mgshvme-2-3h0-5 | провод монтажный гибкий модифицированная полимерная внутренняя изоляция с наполнителем изоляция из ПВХ пластиката медная нелужёная жила экран 3 жилы номинальное сечение жилы 0,5 мм2
МГШВМЭ-2 3х0,75 | 6,8 мм | 5 наружных диаметров | −50...+70 °C | https://bystrokabel.ru/item/mgshvme-2/mgshvme-2-3h0-75 | провод монтажный гибкий модифицированная полимерная внутренняя изоляция с наполнителем изоляция из ПВХ пластиката медная нелужёная жила экран 3 жилы номинальное сечение жилы 0,75 мм2
МГШВМЭВ-2 0,12 | 2,9 мм | 5 наружных диаметров | −50...+70 °C | https://bystrokabel.ru/item/mgshvmev-2/mgshvmev-2-0-12 | провод монтажный гибкий модифицированная полимерная внутренняя изоляция с наполнителем изоляция из ПВХ пластиката медная нелужёная жила экран оболочка из ПВХ пластиката номинальное сечение жилы 0,12 мм2
МГШВМЭВ-2 0,35 | 3,5 мм | 5 наружных диаметров | −50...+70 °C | https://bystrokabel.ru/item/mgshvmev-2/mgshvmev-2-0-35 | провод монтажный гибкий модифицированная полимерная внутренняя изоляция с наполнителем изоляция из ПВХ пластиката медная нелужёная жила экран оболочка из ПВХ пластиката номинальное сечение жилы 0,35 мм2
МГШВЭ 0,12 | 1,9 мм | 5 наружных диаметров | −50...+70 °C | https://bystrokabel.ru/catalog/search?query=%D0%9C%D0%93%D0%A8%D0%92%D0%AD+0%2C12 | М: провод монтажный Г: гибкий Ш: внутренняя изоляция из шёлка В: изоляция из ПВХ пластиката Э: экран 0,12: номинальное сечение жилы 0,12 мм2
МГШВЭ 0,14 | 2,0 мм | 5 наружных диаметров | −50...+70 °C | https://bystrokabel.ru/catalog/search?query=%D0%9C%D0%93%D0%A8%D0%92%D0%AD+0%2C14 | М: провод монтажный Г: гибкий Ш: внутренняя изоляция из шёлка В: изоляция из ПВХ пластиката Э: экран 0,14: номинальное сечение жилы 0,14 мм2
МГШВЭ 0,2 | 2,2 мм | 5 наружных диаметров | −50...+70 °C | https://bystrokabel.ru/catalog/search?query=%D0%9C%D0%93%D0%A8%D0%92%D0%AD+0%2C2 | М: провод монтажный Г: гибкий Ш: внутренняя изоляция из шёлка В: изоляция из ПВХ пластиката Э: экран 0,2: номинальное сечение жилы 0,2 мм2
МГШВЭ 0,35 | 2,5 мм | 5 наружных диаметров | −50...+70 °C | https://bystrokabel.ru/catalog/search?query=%D0%9C%D0%93%D0%A8%D0%92%D0%AD+0%2C35 | М: провод монтажный Г: гибкий Ш: внутренняя изоляция из шёлка В: изоляция из ПВХ пластиката Э: экран 0,35: номинальное сечение жилы 0,35 мм2
МГШВЭ 0,5 | 2,8 мм | 5 наружных диаметров | −50...+70 °C | https://bystrokabel.ru/catalog/search?query=%D0%9C%D0%93%D0%A8%D0%92%D0%AD+0%2C5 | М: провод монтажный Г: гибкий Ш: внутренняя изоляция из шёлка В: изоляция из ПВХ пластиката Э: экран 0,5: номинальное сечение жилы 0,5 мм2
МГШВЭ 0,75 | 3,3 мм | 5 наружных диаметров | −50...+70 °C | https://bystrokabel.ru/catalog/search?query=%D0%9C%D0%93%D0%A8%D0%92%D0%AD+0%2C75 | М: провод монтажный Г: гибкий Ш: внутренняя изоляция из шёлка В: изоляция из ПВХ пластиката Э: экран 0,75: номинальное сечение жилы 0,75 мм2
МГШВЭ 2х0,35 | 4,6 мм | 5 наружных диаметров | −50...+70 °C | https://bystrokabel.ru/catalog/search?query=%D0%9C%D0%93%D0%A8%D0%92%D0%AD+2%D1%850%2C35 | М: провод монтажный Г: гибкий Ш: внутренняя изоляция из шёлка В: изоляция из ПВХ пластиката Э: экран 2: 2 жилы 0,35: номинальное сечение жилы 0,35 мм2
МГШВЭ 2х0,5 | 5,2 мм | 5 наружных диаметров | −50...+70 °C | https://bystrokabel.ru/catalog/search?query=%D0%9C%D0%93%D0%A8%D0%92%D0%AD+2%D1%850%2C5 | М: провод монтажный Г: гибкий Ш: внутренняя изоляция из шёлка В: изоляция из ПВХ пластиката Э: экран 2: 2 жилы 0,5: номинальное сечение жилы 0,5 мм2
МГШВЭ 2х0,75 | 5,8 мм | 5 наружных диаметров | −50...+70 °C | https://bystrokabel.ru/catalog/search?query=%D0%9C%D0%93%D0%A8%D0%92%D0%AD+2%D1%850%2C75 | М: провод монтажный Г: гибкий Ш: внутренняя изоляция из шёлка В: изоляция из ПВХ пластиката Э: экран 2: 2 жилы 0,75: номинальное сечение жилы 0,75 мм2
МГШВЭ 3х0,35 | 4,9 мм | 5 наружных диаметров | −50...+70 °C | https://bystrokabel.ru/catalog/search?query=%D0%9C%D0%93%D0%A8%D0%92%D0%AD+3%D1%850%2C35 | М: провод монтажный Г: гибкий Ш: внутренняя изоляция из шёлка В: изоляция из ПВХ пластиката Э: экран 3: 3 жилы 0,35: номинальное сечение жилы 0,35 мм2
МГШВЭ 3х0,5 | 5,4 мм | 5 наружных диаметров | −50...+70 °C | https://bystrokabel.ru/catalog/search?query=%D0%9C%D0%93%D0%A8%D0%92%D0%AD+3%D1%850%2C5 | М: провод монтажный Г: гибкий Ш: внутренняя изоляция из шёлка В: изоляция из ПВХ пластиката Э: экран 3: 3 жилы 0,5: номинальное сечение жилы 0,5 мм2
МГШВЭ 3х0,75 | 6,8 мм | 5 наружных диаметров | −50...+70 °C | https://bystrokabel.ru/catalog/search?query=%D0%9C%D0%93%D0%A8%D0%92%D0%AD+3%D1%850%2C75 | М: провод монтажный Г: гибкий Ш: внутренняя изоляция из шёлка В: изоляция из ПВХ пластиката Э: экран 3: 3 жилы 0,75: номинальное сечение жилы 0,75 мм2
МГШВЭ-1 0,35 | 2,4 мм | 5 наружных диаметров | −50...+70 °C | https://bystrokabel.ru/catalog/search?query=%D0%9C%D0%93%D0%A8%D0%92%D0%AD-1+0%2C35 | провод монтажный гибкий модифицированная внутренняя изоляция из синтетической плёнки изоляция из ПВХ пластиката экран номинальное сечение жилы 0,35 мм2
МГШВЭ-1 0,5 | 2,7 мм | 5 наружных диаметров | −50...+70 °C | https://bystrokabel.ru/catalog/search?query=%D0%9C%D0%93%D0%A8%D0%92%D0%AD-1+0%2C5 | провод монтажный гибкий модифицированная внутренняя изоляция из синтетической плёнки изоляция из ПВХ пластиката экран номинальное сечение жилы 0,5 мм2
МГШВЭ-1 0,75 | 3,2 мм | 5 наружных диаметров | −50...+70 °C | https://bystrokabel.ru/catalog/search?query=%D0%9C%D0%93%D0%A8%D0%92%D0%AD-1+0%2C75 | провод монтажный гибкий модифицированная внутренняя изоляция из синтетической плёнки изоляция из ПВХ пластиката экран номинальное сечение жилы 0,75 мм2
МГШВЭ-1 2х0,75 | 5,4 мм | 5 наружных диаметров | −50...+70 °C | https://bystrokabel.ru/catalog/search?query=%D0%9C%D0%93%D0%A8%D0%92%D0%AD-1+2%D1%850%2C75 | провод монтажный гибкий модифицированная внутренняя изоляция из синтетической плёнки изоляция из ПВХ пластиката экран 2 жилы номинальное сечение жилы 0,75 мм2
МГШВЭ-2 0,12 | 1,9 мм | 5 наружных диаметров | −50...+70 °C | https://bystrokabel.ru/item/mgshve-2/mgshve-2-0-12 | провод монтажный гибкий модифицированная полимерная внутренняя изоляция с наполнителем изоляция из ПВХ пластиката экран номинальное сечение жилы 0,12 мм2
МГШВЭ-2 0,2 | 2,2 мм | 5 наружных диаметров | −50...+70 °C | https://bystrokabel.ru/item/mgshve-2/mgshve-2-0-2 | провод монтажный гибкий модифицированная полимерная внутренняя изоляция с наполнителем изоляция из ПВХ пластиката экран номинальное сечение жилы 0,2 мм2
МГШВЭ-2 0,35 | 2,5 мм | 5 наружных диаметров | −50...+70 °C | https://bystrokabel.ru/item/mgshve-2/mgshve-2-0-35 | провод монтажный гибкий модифицированная полимерная внутренняя изоляция с наполнителем изоляция из ПВХ пластиката экран номинальное сечение жилы 0,35 мм2
МГШВЭ-2 0,5 | 2,8 мм | 5 наружных диаметров | −50...+70 °C | https://bystrokabel.ru/item/mgshve-2/mgshve-2-0-5 | провод монтажный гибкий модифицированная полимерная внутренняя изоляция с наполнителем изоляция из ПВХ пластиката экран номинальное сечение жилы 0,5 мм2
МГШВЭ-2 0,75 | 3,3 мм | 5 наружных диаметров | −50...+70 °C | https://bystrokabel.ru/item/mgshve-2/mgshve-2-0-75 | провод монтажный гибкий модифицированная полимерная внутренняя изоляция с наполнителем изоляция из ПВХ пластиката экран номинальное сечение жилы 0,75 мм2
МГШВЭ-2 2х0,35 | 4,6 мм | 5 наружных диаметров | −50...+70 °C | https://bystrokabel.ru/item/mgshve-2/mgshve-2-2h0-35 | провод монтажный гибкий модифицированная полимерная внутренняя изоляция с наполнителем изоляция из ПВХ пластиката экран 2 жилы номинальное сечение жилы 0,35 мм2
МГШВЭ-2 2х0,5 | 5,2 мм | 5 наружных диаметров | −50...+70 °C | https://bystrokabel.ru/item/mgshve-2/mgshve-2-2h0-5 | провод монтажный гибкий модифицированная полимерная внутренняя изоляция с наполнителем изоляция из ПВХ пластиката экран 2 жилы номинальное сечение жилы 0,5 мм2
МГШВЭ-2 2х0,75 | 5,8 мм | 5 наружных диаметров | −50...+70 °C | https://bystrokabel.ru/item/mgshve-2/mgshve-2-2h0-75 | провод монтажный гибкий модифицированная полимерная внутренняя изоляция с наполнителем изоляция из ПВХ пластиката экран 2 жилы номинальное сечение жилы 0,75 мм2
МГШВЭ-2 3х0,35 | 4,9 мм | 5 наружных диаметров | −50...+70 °C | https://bystrokabel.ru/item/mgshve-2/mgshve-2-3h0-35 | провод монтажный гибкий модифицированная полимерная внутренняя изоляция с наполнителем изоляция из ПВХ пластиката экран 3 жилы номинальное сечение жилы 0,35 мм2
МГШВЭ-2 3х0,5 | 5,4 мм | 5 наружных диаметров | −50...+70 °C | https://bystrokabel.ru/item/mgshve-2/mgshve-2-3h0-5 | провод монтажный гибкий модифицированная полимерная внутренняя изоляция с наполнителем изоляция из ПВХ пластиката экран 3 жилы номинальное сечение жилы 0,5 мм2
МГШВЭ-2 3х0,75 | 6,8 мм | 5 наружных диаметров | −50...+70 °C | https://bystrokabel.ru/item/mgshve-2/mgshve-2-3h0-75 | провод монтажный гибкий модифицированная полимерная внутренняя изоляция с наполнителем изоляция из ПВХ пластиката экран 3 жилы номинальное сечение жилы 0,75 мм2
МГШВЭВ 0,12 | 2,9 мм | 5 наружных диаметров | −50...+70 °C | https://bystrokabel.ru/catalog/search?query=%D0%9C%D0%93%D0%A8%D0%92%D0%AD%D0%92+0%2C12 | М: провод монтажный Г: гибкий Ш: внутренняя изоляция из шёлка В: изоляция из ПВХ пластиката Э: экран В: оболочка из ПВХ пластиката 0,12: номинальное сечение жилы 0,12 мм2
МГШВЭВ 0,14 | 3,0 мм | 5 наружных диаметров | −50...+70 °C | https://bystrokabel.ru/catalog/search?query=%D0%9C%D0%93%D0%A8%D0%92%D0%AD%D0%92+0%2C14 | М: провод монтажный Г: гибкий Ш: внутренняя изоляция из шёлка В: изоляция из ПВХ пластиката Э: экран В: оболочка из ПВХ пластиката 0,14: номинальное сечение жилы 0,14 мм2
МГШВЭВ 0,35 | 3,5 мм | 5 наружных диаметров | −50...+70 °C | https://bystrokabel.ru/catalog/search?query=%D0%9C%D0%93%D0%A8%D0%92%D0%AD%D0%92+0%2C35 | М: провод монтажный Г: гибкий Ш: внутренняя изоляция из шёлка В: изоляция из ПВХ пластиката Э: экран В: оболочка из ПВХ пластиката 0,35: номинальное сечение жилы 0,35 мм2
МГШВЭВ-2 0,12 | 2,9 мм | 5 наружных диаметров | −50...+70 °C | https://bystrokabel.ru/item/mgshvev-2/mgshvev-2-0-12 | провод монтажный гибкий модифицированная полимерная внутренняя изоляция с наполнителем изоляция из ПВХ пластиката экран оболочка из ПВХ пластиката номинальное сечение жилы 0,12 мм2
МГШВЭВ-2 0,35 | 3,5 мм | 5 наружных диаметров | −50...+70 °C | https://bystrokabel.ru/item/mgshvev-2/mgshvev-2-0-35 | провод монтажный гибкий модифицированная полимерная внутренняя изоляция с наполнителем изоляция из ПВХ пластиката экран оболочка из ПВХ пластиката номинальное сечение жилы 0,35 мм2
МШВ 0,2 | 1,6 мм | 5 наружных диаметров | −50...+70 °C | https://bystrokabel.ru/catalog/search?query=%D0%9C%D0%A8%D0%92+0%2C2 | М: провод монтажный Ш: внутренняя изоляция из шёлка В: изоляция из ПВХ пластиката 0,2: номинальное сечение жилы 0,2 мм2
МШВ 0,35 | 1,9 мм | 5 наружных диаметров | −50...+70 °C | https://bystrokabel.ru/catalog/search?query=%D0%9C%D0%A8%D0%92+0%2C35 | М: провод монтажный Ш: внутренняя изоляция из шёлка В: изоляция из ПВХ пластиката 0,35: номинальное сечение жилы 0,35 мм2
МШВ 0,5 | 2,0 мм | 5 наружных диаметров | −50...+70 °C | https://bystrokabel.ru/catalog/search?query=%D0%9C%D0%A8%D0%92+0%2C5 | М: провод монтажный Ш: внутренняя изоляция из шёлка В: изоляция из ПВХ пластиката 0,5: номинальное сечение жилы 0,5 мм2
МШВ-1 0,35 | 1,8 мм | 5 наружных диаметров | −50...+70 °C | https://bystrokabel.ru/item/mshv-1/mshv-1-0-35 | провод монтажный модифицированная внутренняя изоляция из синтетической плёнки изоляция из ПВХ пластиката номинальное сечение жилы 0,35 мм2
МШВ-1 0,5 | 1,9 мм | 5 наружных диаметров | −50...+70 °C | https://bystrokabel.ru/item/mshv-1/mshv-1-0-5 | провод монтажный модифицированная внутренняя изоляция из синтетической плёнки изоляция из ПВХ пластиката номинальное сечение жилы 0,5 мм2
МШВ-1 0,75 | 2,2 мм | 5 наружных диаметров | −50...+70 °C | https://bystrokabel.ru/item/mshv-1/mshv-1-0-75 | провод монтажный модифицированная внутренняя изоляция из синтетической плёнки изоляция из ПВХ пластиката номинальное сечение жилы 0,75 мм2
МШВ-1 1,0 | 2,4 мм | 5 наружных диаметров | −50...+70 °C | https://bystrokabel.ru/item/mshv-1/mshv-1-1-0 | провод монтажный модифицированная внутренняя изоляция из синтетической плёнки изоляция из ПВХ пластиката номинальное сечение жилы 1,0 мм2
МШВ-1 1,5 | 2,5 мм | 5 наружных диаметров | −50...+70 °C | https://bystrokabel.ru/item/mshv-1/mshv-1-1-5 | провод монтажный модифицированная внутренняя изоляция из синтетической плёнки изоляция из ПВХ пластиката номинальное сечение жилы 1,5 мм2